## ガラス
ガラスの仕様 |  |  | 日射特性 | [8 empty] | 長波特性 | [5 empty] | 中空層特性 | [5 empty] | 表面熱伝達抵抗※2 |  | 温度 |  | 日射強度 (W/m2)
|  |  | 1層目 |  |  | 2層目 |  |  | 3層目 |  |  | 1層目 |  | 2層目 |  | 3層目 |  | 1～2層目 |  |  | 2～3層目 |  |  | 屋外側 (m2K/W) | 室内側 (m2K/W) | 屋外側 (℃) | 室内側 (℃)
|  |  | 日射透過率※1 | 日射反射率 (正面側)※1 | 日射反射率 (背面側)※1 | 日射透過率※1 | 日射反射率 (正面側)※1 | 日射反射率 (背面側)※1 | 日射透過率※1 | 日射反射率 (正面側)※1 | 日射反射率 (背面側)※1 | 垂直放射率 (正面側) | 垂直放射率 (背面側) | 垂直放射率 (正面側) | 垂直放射率 (背面側) | 垂直放射率 (正面側) | 垂直放射率 (背面側) | 厚さ (mm) | ガス種 | ガス充填率 (%) | 厚さ (mm) | ガス種 | ガス充填率 (%)
三層 複層 | 2枚以上のガラス表面にLow-E膜を 使用したLow-E三層複層ガラス | 日射取得型 | 0.653 | 0.179 | 0.206 | 0.867 | 0.077 | 0.077 | 0.653 | 0.179 | 0.206 | 0.89 | 0.113 | 0.89 | 0.89 | 0.113 | 0.89 | 12 | 空気 | 0 | 12 | 空気 | 0 | 0.057 | 0.109
|  | 日射遮蔽型 | 0.396 | 0.355 | 0.444 | 0.859 | 0.077 | 0.077 | 0.396 | 0.444 | 0.355 | 0.896 | 0.035 | 0.896 | 0.896 | 0.035 | 0.896 | 12 | 空気 | 0 | 12 | 空気 | 0 | 0.05668613 | 0.1090156 | 30 | 25 | 191
| Low-E三層複層ガラス | 日射取得型 | 0.859 | 0.077 | 0.077 | 0.859 | 0.077 | 0.077 | 0.608 | 0.244 | 0.216 | 0.896 | 0.896 | 0.896 | 0.896 | 0.09 | 0.896 | 12 | 空気 | 0 | 12 | 空気 | 0 | 0.05668613 | 0.1090156 | 30 | 25 | 191
|  | 日射遮蔽型 | 0.41 | 0.373 | 0.443 | 0.867 | 0.077 | 0.077 | 0.867 | 0.077 | 0.077 | 0.89 | 0.034 | 0.89 | 0.89 | 0.89 | 0.89 | 12 | 空気 | 0 | 12 | 空気 | 0 | 0.057 | 0.109
| 三層複層ガラス |  | 0.858 | 0.077 | 0.077 | 0.858 | 0.077 | 0.077 | 0.858 | 0.077 | 0.077 | 0.89 | 0.89 | 0.89 | 0.89 | 0.89 | 0.89 | 12 | 空気 | 0 | 12 | 空気 | 0 | 0.057 | 0.109 | 30 | 25 | 191
（二層） 複層 | Low-E複層ガラス | 日射取得型 | 0.859 | 0.077 | 0.077 | 0.608 | 0.244 | 0.216 |  |  |  | 0.896 | 0.896 | 0.09 | 0.896 |  |  | 12 | 空気 | 0 |  |  |  | 0.05668613 | 0.1090156
|  | 日射遮蔽型 | 0.415 | 0.32 | 0.409 | 0.867 | 0.077 | 0.077 |  |  |  | 0.89 | 0.06 | 0.89 | 0.89 |  |  | 12 | 空気 | 0 |  |  |  | 0.057 | 0.109
| 遮熱複層ガラス | 熱線反射ガラス1種 | 0.627 | 0.211 | 0.252 | 0.859 | 0.077 | 0.077 |  |  |  | 0.896 | 0.896 | 0.896 | 0.896 |  |  | 12 | 空気 | 0 |  |  |  | 0.05668613 | 0.1090156
|  | 熱線反射ガラス2種 | 0.298 | 0.103 | 0.254 | 0.858 | 0.077 | 0.077 |  |  |  | 0.89 | 0.7 | 0.89 | 0.89 |  |  | 12 | 空気 | 0 |  |  |  | 0.057 | 0.109
|  | 熱線反射ガラス3種 | 0.075 | 0.352 | 0.471 | 0.867 | 0.077 | 0.077 |  |  |  | 0.89 | 0.38 | 0.89 | 0.89 |  |  | 12 | 空気 | 0 |  |  |  | 0.057 | 0.109
|  | 熱線吸収板ガラス2種 | 0.467 | 0.055 | 0.055 | 0.859 | 0.077 | 0.077 |  |  |  | 0.896 | 0.896 | 0.896 | 0.896 |  |  | 12 | 空気 | 0 |  |  |  | 0.05668613 | 0.1090156
| 複層ガラス |  | 0.867 | 0.077 | 0.077 | 0.867 | 0.077 | 0.077 |  |  |  | 0.89 | 0.89 | 0.89 | 0.89 |  |  | 12 | 空気 | 0 |  |  |  | 0.057 | 0.109
| 単板ガラス2枚を組み合わせたもの |  | 0.867 | 0.077 | 0.077 | 0.867 | 0.077 | 0.077 |  |  |  | 0.89 | 0.89 | 0.89 | 0.89 |  |  | 100 | 空気 | 0 |  |  |  | 0.057 | 0.109
単層 | 単板ガラス | 熱線反射ガラス1種 | 0.627 | 0.211 | 0.252 | [6 empty] | 0.896 | 0.896 | [10 empty] | 0.05668613 | 0.1090156
|  | 熱線反射ガラス2種 | 0.298 | 0.103 | 0.254 | [6 empty] | 0.89 | 0.7 | [10 empty] | 0.057 | 0.123
|  | 熱線反射ガラス3種 | 0.075 | 0.352 | 0.471 | [6 empty] | 0.89 | 0.38 | [10 empty] | 0.057 | 0.109
|  | 熱線吸収板ガラス2種 | 0.467 | 0.055 | 0.055 | [6 empty] | 0.896 | 0.896 | [10 empty] | 0.05668613 | 0.1090156
|  | 熱線反射ガラス又は熱線吸収ガラス以外 | 0.867 | 0.077 | 0.077 | [6 empty] | 0.89 | 0.89 | [10 empty] | 0.057 | 0.109
※1 分光特性を用いて計算している場合は、別シートに整理してください。
※2 ガラスのみの場合。付属部材がある場合は、付属部材の特性値を用いる。

## 付属部材
付属部材の仕様 | 日射特性 |  |  | 付属部材と ガラスとの間の 熱抵抗(m2K/W) | 表面熱伝達抵抗
| 1層目 |  |  |  | 屋外側 (m2K/W) | 室内側 (m2K/W)
| 日射透過率 | 日射反射率 (正面側) | 日射反射率 (背面側)
和障子 | 0.25 | 0.6 | 0.6 | 0.069 | 0.057 | 0.109
外付けブラインド | 0.2 | 0.5 | 0.5 | 0.052 | 0.057 | 0.109